## Planilla2
| Municipalidad de Rosario Secretaría de Planeamiento Programa de Construcciones Sustentables y Eficiencia Energética Solicitud del Certificado de Aspectos Higrotérmicos y Eficiencia Energética de las Construcciones | ORDENANZA Nº 8757/11
| Nombre y Apellido del Propietario: | Firma:
| Nombre y Apellido del Profesional: | Firma:
| Inmueble: Sección: Manzana: Gráfico: S/División: S/Parcela: | Fecha:
PLANILLA 2: Verificación de Transmitancia Térmica para cerramientos opacos de cada solución constructiva.
2 | Paredes Exteriores
| Descripción: | Espesor e [m] | Conductividad λ [W/ m K] | Resistencia R [m² K / W]
62 | Resistencia Superficial Exterior |  |  | 0.04
188
188
188
188
188
188
188
188
188
188
188
188
62 | Resistencia Superficial Interior |  |  | 0.13
| Resistencia Térmica Total |  |  | 0.17
0.74 | Transmitancia térmica K [W/m² K] |  |  | 5.88
Aclaración: Si el valor de Transmitancia Térmica aparece en color rojo está superando los máximos permitidos.
Fecha última actualización: 20/09/2022
Note on E26: Si el coeficiente aparece en color rojo está superando los máximos permitidos.

## Datos (hidden)
Nro | Materiales | λ [W/ mK] | R [m².K / W]
1 | Aislantes térmicos - Fieltro de Lana de vidrio de 8 a 10 kg/m3 | 0.045
2 | Aislantes térmicos - Fieltro de Lana de vidrio de 11 a 14 kg/m3 (ISOVER O SIMILAR) | 0.043
3 | Aislantes térmicos -Fieltro de Lana de vidrio de 15 a 18 kg/m3 (ROLAC- ISOVER O SIMILAR) | 0.04
4 | Aislantes térmicos -Panel de Lana de vidrio de 19 a 30 kg/m3 (ISOVER, DURLOCK, ASTS O SIMILAR) | 0.037
5 | Aislantes térmicos - Panel de Lana de vidrio de 31 a 45 kg/m3 (ISOVER, ASTS O SIMILAR) | 0.034
6 | Aislantes térmicos - Panel de Lana de vidrio de 46 a 100 kg/m3 (ISOVER O SIMILAR) | 0.033
7 | Aislantes térmicos - Lana mineral de 30 a 50 kg/m3 (WILLICH, ASTS, O SIMILAR) | 0.042
8 | Aislantes térmicos - Lana mineral de 51 a 70 kg/m3 (WILLICH, ASTS O SIMILAR) | 0.04
9 | Aislantes térmicos - Lana mineral de 71 a 150 kg/m3 (WILLICH, ASTS O SIMILAR) | 0.038
10 | Aislantes térmicos - Membrana espuma polietileno (ISOLANT O SIMILAR) | 0.041
11 | Aislantes térmicos - Membrana espuma polietileno e=7mm (ISOLANT MULTICAPA O SIMILAR) con camara de aire e=5cm, con una o ambas superficies metálicas. |  | 1.14
12 | Aislantes térmicos – Plancha Poliestireno expandido de 15 kg/m3 ( ISOPOR, ASTS O SIMILAR) | 0.037
13 | Aislantes térmicos - Plancha Poliestireno expandido de 20 kg/m3 ( ISOPOR, ASTS O SIMILAR) | 0.035
14 | Aislantes térmicos - Plancha Poliestireno expandido de 25 kg/m3 ( ISOPOR, ASTS O SIMILAR) | 0.033
15 | Aislantes térmicos - Plancha Poliestireno expandido de 30 kg/m3 (ISOPOR, ASTS O SIMILAR) | 0.032
16 | Aislantes térmicos - Plancha Poliestireno expandido con partículas de grafito de 15 kg/m3 (NEOPOR O SIMILAR) | 0.034
17 | Aislantes térmicos - Plancha Poliestireno expandido con partículas de grafito 20 kg/m3 (NEOPOR O SIMILAR) | 0.031
18 | Aislantes térmicos - Poliestireno expandido en copos a granel | 0.05
19 | Aislantes térmicos - Plancha Poliestireno extruido. (POLYFAN O SIMILAR) | 0.028
20 | Aislantes térmicos – Poliuretano (PUR) espuma rígida - entre capas o placas que hacen de barrera de vapor de 30-60 kg/m3 | 0.024
21 | Aislantes térmicos – Poliuretano (PUR) espuma rígida - Placas aislantes sin protección de 30-60 kg/m3 | 0.027
22 | Aislantes térmicos – Poliuretano (PUR) espuma rígida - Proyectadas in situ, protegidas entre barreras de vapor de 30-60 kg/m3 | 0.022
23 | Aislantes térmicos – Poliuretano (PUR) espuma rígida - Proyectadas in situ, protegidas entre frenos de vapor de 30-60 kg/m3 | 0.024
24 | Camara de aire no ventilada. Entre superficies no metalicas para paredes. Esp.2 a 4 cm. |  | 0.16
25 | Camara de aire no ventilada. Entre superficies no metalicas para paredes. Esp. 5 a 10 cm. |  | 0.17
26 | Camara de aire no ventilada. Una o ambas superficies metalicas para paredes. Esp.2 a 4 cm |  | 0.31
27 | Camara de aire no ventilada. Una o ambas superficies metalicas para paredes. Esp.5 a 10 cm |  | 0.34
28 | Camara de aire ventilada para paredes. Esp.2 a 10 cm |  | 0.13
29 | Cerámicos - Azulejo común | 1.3
30 | Cerámicos - Baldosa cerámica alta densidad (porcellanato) | 1.3
31 | Cerámicos - Baldosa cerámica esmaltada (doble cocción) | 1
32 | Cerámicos - Baldosa cerámica roja | 0.7
33 | Cerámicos - Gres cerámico | 1.9
34 | Cerámicos - Teja cerámica esmaltada (doble cocción) | 1
35 | Cerámicos - Teja cerámica roja | 0.76
36 | Hormigones - Celulares de 600 kg/m3 | 0.16
37 | Hormigones - Celulares de 800 kg/m3 | 0.22
38 | Hormigones - Celulares de 1000 kg/m3 | 0.3
39 | Hormigones - Celulares de 1200 kg/m3 | 0.4
40 | Hormigones - Celulares de 1400 kg/m3 | 0.5
41 | Hormigones - De arcilla expandida de 700 kg/m3 | 0.22
42 | Hormigones - De arcilla expandida de 800 kg/m3 | 0.29
43 | Hormigones - De arcilla expandida de 900 kg/m3 | 0.35
44 | Hormigones - De arcilla expandida de 1000 kg/m3 | 0.42
45 | Hormigones - De arcilla expandida de 1400 kg/m3 | 0.57
46 | Hormigones - De arcilla expandida de 1600 kg/m3 | 0.89
47 | Hormigones - De cascotes de 1600 kg/m3 | 0.76
48 | Hormigones - De escoria de altos hornos | 1.4
49 | Hormigones - De fibras celulósicas de 300 kg/m3 | 0.09
50 | Hormigones - De fibras celulósicas de 400 kg/m3 | 0.14
51 | Hormigones - De perlitas de poliestireno de 300 kg/m3 | 0.09
52 | Hormigones - De perlitas de poliestireno de 500 kg/m3 | 0.15
53 | Hormigones - De perlitas de poliestireno de 1000 kg/m3 | 0.26
54 | Hormigones - De perlitas de poliestireno de 1300 kg/m3 | 0.35
55 | Hormigones - De piedra de 1800 kg/m3 | 0.97
56 | Hormigones - De piedra de 1900 kg/m3 | 1.09
57 | Hormigones - De piedra de 2000 kg/m3 | 1.16
58 | Hormigones - De piedra de 2200 kg/m3 | 1.4
59 | Hormigones - De piedra de 2400 kg/m3 | 1.63
60 | Hormigones - De piedra de 2500 kg/m3 | 1.74
61 | Hormigones - Armado de piedra de 2500 kg/m3 con armadura de acero (H21) | 2.3
62 | Hormigones - De vermiculita de 500 kg/m3 | 0.14
63 | Hormigones - De vermiculita de 600 kg/m3 | 0.16
64 | Ladrillos - Macizos comunes de 1600 kg/m3 | 0.81
65 | Ladrillos - Macizos comunes de 1800 kg/m3 | 0.91
66 | Ladrillos - Macizos comunes de 2000 kg/m3 | 1.1
67 | Ladrillos - Cara Vista Extrusionado de 1150 kg/m3 | 0.35
68 | Ladrillos - Bloques Ceramicos huecos - 8 x 18 x 33 |  | 0.23
69 | Ladrillos - Bloques Ceramicos huecos - 12 x 18 x 33 |  | 0.36
70 | Ladrillos - Bloques Ceramicos huecos - 18 x 18 x 33 |  | 0.41
71 | Ladrillos - Bloques Ceramicos huecos - 27 x 18 x 33 |  | 1.56
72 | Ladrillos - Bloques Ceramicos huecos - 20 x 18 x 33 ( 6 cámaras ) |  | 1.125
73 | Ladrillos - Bloques Ceramicos huecos - 20 x 18 x 33 ( 7 cámaras ) |  | 1.167
74 | Ladrillos - Bloques Ceramicos portantes - 12 x 19 x 33 |  | 0.43
75 | Ladrillos - Bloques Ceramicos portantes - 18 x 19 x 33 |  | 0.46
76 | Ladrillos - Bloques Ceramicos portantes - 20 x 19 x 33 |  | 1.176
77 | Ladrillos - Ladrillo Ceramico CAS | 0.46
78 | Ladrillos - Bloques de Hormigon - 10 x 20 x 40 |  | 0.17
79 | Ladrillos - Bloques de Hormigon - 14 x 20 x 40 |  | 0.18
80 | Ladrillos - Bloques de Hormigon - 20 x 20 x 40 |  | 0.2
81 | Ladrillos - Bloques de Hormigon Celular Curado en Autoclave (HCCA) (Tipo RETAK o SIMILAR 510 kg/m3) | 0.12
82 | Ladrillos - Bloques de Hormigon Celular Curado en Autoclave (HCCA) (Tipo AIRBLOCK o SIMILAR 580 Kg/m3) | 0.13
83 | Ladrillos - Bloques de Hormigon Celular Curado en Autoclave (HCCA) (Tipo BRIMAX o SIMILAR 507 Kg/m3) | 0.12
84 | Ladrillos - Bloques de Hormigon Celular Curado (Tipo LIKA o SIMILAR 660 Kg/m3) | 0.135
85 | Ladrillos - Bloques de Suelo cemento macizos | 0.62
86 | Ladrillos - De Hormigón Refractario de 900 kg/m3 | 0.18
87 | Maderas naturales - Alerce | 0.14
88 | Maderas naturales - Arce | 0.25
89 | Maderas naturales - Caoba | 0.19
90 | Maderas naturales - Eucalipto | 0.23
91 | Maderas naturales - Fresno | 0.21
92 | Maderas naturales - Guatambú | 0.23
93 | Maderas naturales - Haya | 0.14
94 | Maderas naturales - Nogal | 0.27
95 | Maderas naturales - Pino | 0.16
96 | Maderas naturales - Roble | 0.24
97 | Maderas naturales - Teca | 0.21
98 | Materiales Asfalticos - Fieltro asfáltico | 0.17
99 | Materiales Asfalticos - Membrana asfáltica | 0.7
100 | Materiales Asfalticos - Pintura asfáltica | 0.23
101 | Metales - Acero | 58
102 | Metales - Acero inoxidable | 17
103 | Metales - Aluminio | 204
104 | Metales - Aluminio (aleaciones) | 160
105 | Metales - Bronce | 42
106 | Metales - Cobre | 384
107 | Metales - Estaño | 66.6
108 | Metales - Hierro fundido | 50
109 | Metales - Latón | 110
110 | Metales - Niquel | 90.7
111 | Metales - Plomo | 35
112 | Metales - Titanio | 21.9
113 | Metales - Zinc | 110
114 | Morteros- Revoque termoaislante (ISOLTECO o SIMILAR) | 0.076
115 | Morteros - De áridos livianos - de perlita con yeso 400 kg/m3 | 0.1
116 | Morteros - De áridos livianos - de perlita con yeso 500 kg/m3 | 0.12
117 | Morteros - De áridos livianos - de perlita con yeso 600 kg/m3 | 0.14
118 | Morteros - De áridos livianos - de perlita con yeso 700 kg/m3 | 0.18
119 | Morteros - De áridos livianos - de perlita con cemento 300 kg/m3 | 0.088
120 | Morteros - De áridos livianos - de perlita con cemento 400 kg/m3 | 0.093
121 | Morteros - De áridos livianos - de perlita con cemento 500 kg/m3 | 0.12
122 | Morteros - De áridos livianos - de perlita con cemento 600 kg/m3 | 0.14
123 | Morteros - De áridos livianos - de perlita con cemento 700 kg/m3 | 0.18
124 | Morteros - De cal y arena | 0.7
125 | Morteros - De cemento , cal y arena | 0.93
126 | Morteros - De cemento y arena | 1.16
127 | Morteros - De yeso | 0.57
128 | Morteros - De yeso y arena | 0.65
129 | Paneles autoportantes con nucleo aislante de EPSde 15 kg/m2. Espesor 5 cm (ACIER o SIMILAR) |  | 1.35
130 | Paneles autoportantes con nucleo aislante de EPSde 15 kg/m2. Espesor 7.5 cm (ACIER o SIMILAR) |  | 1.89
131 | Paneles autoportantes con nucleo aislante de EPSde 15 kg/m2. Espesor 10 cm (ACIER o SIMILAR) |  | 2.7
132 | Paneles autoportantes con nucleo aislante de EPSde 15 kg/m2. Espesor 12.5 cm (ACIER o SIMILAR) |  | 3.24
133 | Paneles autoportantes con nucleo aislante de EPSde 15 kg/m2. Espesor 15 cm (ACIER o SIMILAR) |  | 3.78
134 | Paneles autoportantes con nucleo aislante de EPSde 15 kg/m2. Espesor 20 cm (ACIER o SIMILAR) |  | 5.41
135 | Paneles con nucleo aislante de espuma rigida de poliuretano densidad media 40kg/m3 (CINTER o SIMILAR) | 0.022
136 | Polímeros - Linóleo (caucho sintético) | 0.17
137 | Polímeros - Poliamida (Nylon) | 0.25
138 | Polímeros - Policarbonato macizo | 0.23
139 | Polímeros - Policloruro de vinilo rígido (PVC) | 0.16
140 | Polímeros - Polietileno alta densidad | 0.5
141 | Polímeros - Polietileno baja densidad | 0.35
142 | Polímeros - Polimetil metacrilato (Acrílico) | 0.2
143 | Polímeros - Polipropileno | 0.24
144 | Polímeros - Politetrafluoretileno (Teflon) | 0.25
145 | Polímeros - Resina Epoxi | 0.2
146 | Polímeros - Resina Fenólica | 0.3
147 | Polímeros - Resina Poliester | 0.19
148 | Rocas y suelos naturales - Arena | 1.88
149 | Rocas y suelos naturales - Basalto | 2.5
150 | Rocas y suelos naturales - Cuarcita | 6
151 | Rocas y suelos naturales - Granito | 3.5
152 | Rocas y suelos naturales - Mármol | 2.8
153 | Rocas y suelos naturales - Onix | 2.7
154 | Rocas y suelos naturales - Pizarra | 2.2
155 | Rocas y suelos naturales - Pórfido | 3.5
156 | Rocas y suelos naturales - Suelos arcillosos | 1.2
157 | Rocas y suelos naturales - Suelos arenosos | 1.33
158 | Rocas y suelos naturales - Tierra vegetal | 0.6
159 | Rocas y suelos naturales - Travertino | 0.85
160 | Tableros o paneles - De fibrocemento de 600 kg/m3 | 0.15
161 | Tableros o paneles - De fibrocemento de 700 kg/m3 | 0.26
162 | Tableros o paneles - De fibrocemento de 800 kg/m3 | 0.3
163 | Tableros o paneles - De fibrocemento de 1200 kg/m3 | 0.39
164 | Tableros o paneles - De fibrocemento de 1300 kg/m3 | 0.45
165 | Tableros o paneles - De fibrocemento de 1400 kg/m3 | 0.51
166 | Tableros o paneles - De fibrocemento de 1500 kg/m3 | 0.58
167 | Tableros o paneles - De fibrocemento de 1700 kg/m3 | 0.7
168 | Tableros o paneles - De fibrocemento de 1800 kg/m3 | 0.87
169 | Tableros o paneles - De fibrocemento de 2000 kg/m3 | 0.95
170 | Tableros o paneles - De madera contrachapada de 600 kg/m3 | 0.15
171 | Tableros o paneles - De madera terciada de 600 kg/m3 | 0.11
172 | Tableros o paneles - De partículas de madera aglomerada de 200 kg/m3 | 0.06
173 | Tableros o paneles - De partículas de madera aglomerada de 300 kg/m3 | 0.069
174 | Tableros o paneles - De partículas de madera aglomerada de 400 kg/m3 | 0.078
175 | Tableros o paneles - De partículas de madera aglomerada de 500 kg/m3 | 0.087
176 | Tableros o paneles - De partículas de madera aglomerada de 600 kg/m3 | 0.09
177 | Tableros o paneles - De partículas de madera aglomerada de 700 kg/m3 | 0.11
178 | Tableros o paneles - De partículas de madera aglomerada de 800 kg/m3 | 0.13
179 | Tableros o paneles - De partículas de madera aglomerada de 900 kg/m3 | 0.15
180 | Tableros o paneles - De partículas de madera aglomerada de 1000 kg/m3 | 0.17
181 | Tableros o paneles - De roca de yeso de 600 kg/m3 | 0.31
182 | Tableros o paneles - De roca de yeso de 800 kg/m3 | 0.37
183 | Tableros o paneles - De roca de yeso de 1000 kg/m3 | 0.44
184 | Tableros o paneles - De roca de yeso de 1200 kg/m3 | 0.51
185 | Tableros o paneles - De virutas de madera orientadas (OSB) | 0.13
186 | Tableros o paneles - De cemento de 1330 Kg/m3 ( SUPERBOARD O SIMILAR ) | 0.29
187 | Vidrio monolítico incoloro | 1.05
188
Nro | Resistencia Superficial exterior
1 | Techos | 0.04
2 | Paredes Exteriores | 0.04
Nro | Resistencia Superficial interior
1 | Techos | 0.1
2 | Paredes Exteriores | 0.13
Nro | Máximos admisibles
1 | Techos | 0.38
2 | Paredes Exteriores | 0.74
VALORES MÁXIMOS ADMISIBLES DE TRANSMITANCIA TERMICA (K)
SIMBOLO | TIPO DE ENVOLVENTE | W/m2K | OBSERVACIONES
Kt | Techos | 0.38 | Contempla valores de absortancias de la cara externa mayores a 0,80
según IRAM 11605 (requiere min. 5 cm espuma alta resistencia)
Km | Muros exteriores | 0.74 | Contempla Tr según exigencias IRAM 11603 corregida en 2012 con
Rsi 0,25 m2K/W (requiere min. 3 cm espuma alta resistencia)
Kv | Ventanas | 2.8 | Requiere: vidrio simple con cortina exterior - DVH - DVH con Low-e -
DVH con cámara de argón - TVH
Kna | Cerramientos lindantes a locales no acondicionados | 1.6 | Corresponde a tabique de ladrillo cerámico hueco revocado espesor
total 20 cm (reglamentario para muro divisorio de PH)
Kmed | Valor medio ponderado de la envolvente (muros-ventanas) | 1.8 | Para 100 % de vidriado exige: DVH 6+12+6 con Low-e int. o
DVH 6+12+6 con cámara de argón o TVH